## Source
Diameter | Abrasion [mm] |  | Øext after abrasion [mm] | Burst pressure [bar] | Damage lenght [mm] | Abrasion [mm] |  | Øext after abrasion [mm] | Burst pressure [bar]
| Sem | 0 | 4.76 | 1240 |  | Sem | 0 | 4.74 | 1260 | 70.23769 | 0 | 1260
|  | 0 | 4.77 | 1220 |  |  | 0 | 4.72 | 1200
|  | 0 | 4.8 | 1200 |  |  | 0 | 4.77 | 1340
| 19x0,2 | 19 | 4.508 | 990 | Abrassion deep 0,2mm | 19x0,2 | 19 | 4.508 | 990 | 17.32051 | 19 | 1020
|  | 19 | 4.579 | 1020 |  |  | 19 | 4.579 | 1020
|  | 19 | 4.529 | 1020 |  |  | 19 | 4.529 | 1020
| 19x0,4 | 19 | 4.339 | 620 |  | 3x0,2 | 3 | 4.53 | 900 | 101.1599 | 3 | 910
|  | 19 | 4.337 | 620 |  |  | 3 | 4.48 | 910
|  | 19 | 4.357 | 720 |  |  | 3 | 4.45 | 1080
| 19x0,6 | 19 | 4.15 | 240 |  | 1,5x0,2 | 1.5 | 4.5 | 1260 | 11.54701 | 1.5 | 1260
|  | 19 | 4.146 | 280 |  |  | 1.5 | 4.53 | 1280
|  | 19 | 4.189 | 340 |  |  | 1.5 | 4.57 | 1260
| 3x0,2 | 3 | 4.53 | 900 | Abrassion deep 0,4mm | 19x0,4 | 19 | 4.339 | 620 | 57.73503 | 19 | 620
|  | 3 | 4.48 | 910 |  |  | 19 | 4.337 | 620
|  | 3 | 4.45 | 1080 |  |  | 19 | 4.357 | 720
| 3x0,4 | 3 | 4.3 | 900 |  | 3x0,4 | 3 | 4.3 | 900 | 57.73503 | 3 | 900
|  | 3 | 4.3 | 900 |  |  | 3 | 4.3 | 900
|  | 3 | 4.36 | 1000 |  |  | 3 | 4.36 | 1000
| 3x0,6 | 3 | 4.21 | 690 |  | 1,5x0,4 | 1.5 | 4.36 | 1120 | 30.5505 | 1.5 | 1120
|  | 3 | 3.96 | 200 |  |  | 1.5 | 4.34 | 1100
|  | 3 | 4.22 | 760 |  |  | 1.5 | 4.36 | 1160
| 1,5x0,2 | 1.5 | 4.5 | 1260 | Abrassion deep 0,6mm | 19x0,6 | 19 | 4.15 | 240 | 50.33223 | 19 | 280
|  | 1.5 | 4.53 | 1280 |  |  | 19 | 4.146 | 280
|  | 1.5 | 4.57 | 1260 |  |  | 19 | 4.189 | 340
| 1,5x0,4 | 1.5 | 4.36 | 1120 |  | 3x0,6 | 3 | 4.21 | 690 | 305.1229 | 3 | 690
|  | 1.5 | 4.34 | 1100 |  |  | 3 | 3.96 | 200
|  | 1.5 | 4.36 | 1160 |  |  | 3 | 4.22 | 760
| 1,5x0,6 | 1.5 | 4.1 | 780 |  | 1,5x0,6 | 1.5 | 4.1 | 780 | 30.5505 | 1.5 | 800
|  | 1.5 | 4.16 | 840 |  |  | 1.5 | 4.16 | 840
|  | 1.5 | 4.11 | 800 |  |  | 1.5 | 4.11 | 800
| Sem | 0 | 4.715 | 1240
|  | 0 | 4.742 | 1240
|  | 0 | 4.734 | 1200
| Sem | 0 | 4.784 | 1210 | [5 empty] | -42000-30*lenght+84000*dia-40500*dia^2
|  | 0 | 4.784 | 1200 |  |  | -42188.1422 |  | -42188.1422 | -42000 |  | -42000
|  | 0 | 4.764 | 1200 |  |  | -20.0257773 | 0 | 0 | -20 | 0 | 0
| Sem | 0 | 4.74 | 1260 |  |  | 18662.4628 | 4.7 | 87713.57516 | 19000 | 4.7 | 89300
|  | 0 | 4.72 | 1200 |  |  | -2004.05576 | 22.09 | -44269.59 | -2000 | 22.09 | -44180
|  | 0 | 4.77 | 1340 |  |  |  |  | 1255.841 |  |  | 3120

## Dados
Pressão de Estouro tubulação rígida de freio 4,76mm
| Desgaste [mm] | No. de dobras | Amostra No. | Øexterno inicial [mm] | Øexterno após desgaste [mm] | Média Øapós desgaste [mm] | Espessura teórica [mm] |  |  |  | Pressão de estouro [bar] | Variação [bar] |  | Média Pressão de estouro [bar] | Pressão máxima ASME [bar] | Regressão para por esp. desg. 1,5mm |  | Regressão para por esp. desg. 3mm |  | Regressão por esp. para desg. 19mm |  | Regressão para por esp. desg. 1,5mm |  | Regressão para por Ø desg. 3mm |  | Regressão por Ø para desg. 19mm |  | Desgaste [mm] | No. de dobras | Média Øapós desgaste [mm] | Média Espessura teórica [mm] | Média Espessura teórica [mm] | Média Pressão de estouro [bar] | Variação [bar]
[7 empty] | Desconsiderando o Øext | Média | Considerando o Øext | Média |  | - | + |  |  | Pressão [bar] | Δ | Pressão [bar] | Δ | Pressão [bar] | Δ | Pressão [bar] | Δ | Pressão [bar] | Δ | Pressão [bar] | Δ | [6 empty] | - | +
0.1 | Sem | 0 | 1 | 4.76 | 4.76 | 4.776667 | 0.81 | 0.81 | 0.81 | 0.8266667 | 1240 | 1221.4 | 1258.6 | 1220 | 826.6667 | 1228.52683 | -0.9339% | 1222.80453 | -1.406% | 1211.84653 | -2.323% | 1227.93328 | -0.9827% | 1224.04048 | -1.304% | 1215.40848 | -3.554% | Sem | 0 | 4.776667 | 0.81 | 0.8266667 | 1220 | 1201.7 | 1238.3
0.1 |  |  | 2 | 4.77 | 4.77 |  | 0.81 |  | 0.82 |  | 1220 | 1201.7 | 1238.3 |  | 813.3333 | 1223.84372 | 0.3141% | 1222.04852 | 0.1676% | 1218.23852 | -0.1446% | 1223.24987 | 0.2657% | 1223.28617 | 0.2686% | 1221.80817 | -1.35% | 19x0,2 | 0 | 4.538667 | 0.593 | 0.5886667 | 1010 | 994.85 | 1025.15
0.1 |  |  | 3 | 4.8 | 4.8 |  | 0.81 |  | 0.85 |  | 1200 | 1182 | 1218 |  | 800 | 1207.70675 | 0.6381% | 1217.74925 | 1.458% | 1235.59925 | 2.881% | 1207.112 | 0.5892% | 1218.992 | 1.558% | 1239.192 | 1.71% | 19x0,4 | 0 | 4.344333 | 0.4086667 | 0.3943333 | 653.3333 | 643.5333 | 663.1333
0.2 | 19x0,2 | 0 | 4 | 4.747 | 4.508 | 4.538667 | 0.571 | 0.593 | 0.558 | 0.5886667 | 990 | 975.15 | 1004.85 | 1010 | 660 |  |  |  |  | 950.8938772 | -4.113% |  |  |  |  | 954.2617872 | -5.301% | 19x0,6 | 0 | 4.161667 | 0.2086667 | 0.2116667 | 286.6667 | 282.3667 | 290.9667
0.2 |  |  | 5 | 4.768 | 4.579 |  | 0.621 |  | 0.629 |  | 1020 | 1004.7 | 1035.3 |  | 680 |  |  |  |  | 1043.856 | 2.285% |  |  |  |  | 1047.279 | 1.144% | 3x0,2 | 0 | 4.486667 | 0.6033333 | 0.5366667 | 963.3333 | 948.8833 | 977.7833
0.2 |  |  | 6 | 4.752 | 4.529 |  | 0.587 |  | 0.579 |  | 1020 | 1004.7 | 1035.3 |  | 680 |  |  |  |  | 979.9780393 | -4.084% |  |  |  |  | 983.3621193 | -5.282% | 3x0,4 | 0 | 4.32 | 0.42 | 0.37 | 933.3333 | 919.3333 | 947.3333
0.4 | 19x0,4 | 0 | 7 | 4.724 | 4.339 | 4.344333 | 0.425 | 0.4086667 | 0.389 | 0.3943333 | 620 | 610.7 | 629.3 | 653.3333 | 413.3333 |  |  |  |  | 668.2628233 | 7.222% |  |  |  |  | 671.5006033 | 6.285% | 3x0,6 | 0 | 4.13 | 0.2166667 | 0.18 | 550 | 541.75 | 558.25 | y = -809,65x2 + 1714,1x + 386,39
0.4 |  |  | 8 | 4.769 | 4.337 |  | 0.378 |  | 0.387 |  | 620 | 610.7 | 629.3 |  | 413.3333 |  |  |  |  | 664.4007337 | 6.683% |  |  |  |  | 667.6369737 | 5.742% | 1,5x0,2 | 0 | 4.533333 | 0.61 | 0.5833333 | 1266.667 | 1247.667 | 1285.667
0.4 |  |  | 9 | 4.744 | 4.357 |  | 0.423 |  | 0.407 |  | 720 | 709.2 | 730.8 |  | 480 |  |  |  |  | 702.4770577 | -2.494% |  |  |  |  | 705.7286977 | -3.553% | 1,5x0,4 | 0 | 4.353333 | 0.41 | 0.4033333 | 1126.667 | 1109.767 | 1143.567
0.6 | 19x0,6 | 0 | 10 | 4.74 | 4.15 | 4.161667 | 0.22 | 0.2086667 | 0.2 | 0.2116667 | 240 | 236.4 | 243.6 | 286.6667 | 160 |  |  |  |  | 249.832 | 3.935% |  |  |  |  | 252.9243 | 3.687% | 1,5x0,6 | 0 | 4.123333 | 0.21 | 0.1733333 | 806.6667 | 794.5667 | 818.7667
0.6 |  |  | 11 | 4.769 | 4.146 |  | 0.187 |  | 0.196 |  | 280 | 275.8 | 284.2 |  | 186.6667 |  |  |  |  | 239.8085168 | -16.76% |  |  |  |  | 242.8977 | -17% | Sem | 1x90° | 4.730333 | 0.81 | 0.7803333 | 1226.667 | 1208.267 | 1245.067
0.6 |  |  | 12 | 4.78 | 4.189 |  | 0.219 |  | 0.239 |  | 340 | 334.9 | 345.1 |  | 226.6667 |  |  |  |  | 345.0241633 | 1.456% |  |  |  |  | 348.1464 | 0.875% | Sem | 2x90° | 4.777333 | 0.81 | 0.8273333 | 1203.333 | 1185.283 | 1221.383
0.2 | 3x0,2 | 0 | 13 | 4.7 | 4.53 | 4.486667 | 0.64 | 0.6033333 | 0.58 | 0.5366667 | 900 | 886.5 | 913.5 | 963.3333 | 600 |  |  | 1146.75572 | 21.52% |  |  |  |  | 1147.95257 | 21.6% |  |  | Sem | 2x90°+ 4x180° | 4.743333 | 0.81 | 4.74 | 1266.667 | 1247.667 | 1285.667
0.2 |  |  | 14 | 4.69 | 4.48 |  | 0.6 |  | 0.53 |  | 910 | 896.35 | 923.65 |  | 606.6667 |  |  | 1106.52557 | 17.76% |  |  |  |  | 1107.71392 | 17.85% |  |  | Gráfico Espessura desg. 1,5mm
0.2 |  |  | 15 | 4.69 | 4.45 |  | 0.57 |  | 0.5 |  | 1080 | 1063.8 | 1096.2 |  | 720 |  |  | 1078.325 | -0.1553% |  |  |  |  | 1079.50825 | -0.04555% |  |  | y = -1739,7x2 + 2367,4x + 452,35
0.4 | 3x0,4 | 0 | 16 | 4.69 | 4.3 | 4.32 | 0.42 | 0.42 | 0.35 | 0.37 | 900 | 886.5 | 913.5 | 933.3333 | 600 |  |  | 891.61925 | -0.9399% |  |  |  |  | 892.777 | -0.809% |  |  | Gráfico Espessura desg. 3mm
0.4 |  |  | 17 | 4.7 | 4.3 |  | 0.41 |  | 0.35 |  | 900 | 886.5 | 913.5 |  | 600 |  |  | 891.61925 | -0.9399% |  |  |  |  | 892.777 | -0.809% |  |  | y = -1692,7x2 + 2683,5x + 159,75
0.4 |  |  | 18 | 4.74 | 4.36 |  | 0.43 |  | 0.41 |  | 1000 | 985 | 1015 |  | 666.6667 |  |  | 975.44213 | -2.518% |  |  |  |  | 976.61008 | -2.395% |  |  | Gráfico Espessura desg. 19mm
0.6 | 3x0,6 | 0 | 19 | 4.72 | 4.21 | 4.13 | 0.3 | 0.2166667 | 0.26 | 0.18 | 690 | 679.65 | 700.35 | 550 | 460 |  |  | 743.03348 | 7.137% |  |  |  |  | 744.17593 | 7.28% |  |  | y = -1512,7x2 + 3104,9x - 310,64
0.6 |  |  | 20 | 4.69 | 3.96 |  | 0.08 |  | 0.01 |  | 200 | 197 | 203 |  | 133.3333 |  |  | 186.41573 | -7.287% |  |  |  |  | 187.5157 | -6.658% |  |  | Gráfico Diâmetro desg. 1,5mm
0.6 |  |  | 21 | 4.76 | 4.22 |  | 0.27 |  | 0.27 |  | 760 | 748.6 | 771.4 |  | 506.6667 |  |  | 760.89717 | 0.1179% |  |  |  |  | 762.0413 | 0.2679% |  |  | y = -1739,7x2 + 16111x - 36043
0.2 | 1,5x0,2 | 0 | 1 lt.2 | 4.7 | 4.5 | 4.533333 | 0.61 | 0.61 | 0.55 | 0.5833333 | 1260 | 1241.1 | 1278.9 | 1266.667 | 840 | 1228.16075 | -2.592% |  |  |  |  | 1227.575 | -2.641% |  |  |  |  | Gráfico Diâmetro desg. 3mm
0.2 |  |  | 2 lt.2 | 4.73 | 4.53 |  | 0.61 |  | 0.58 |  | 1280 | 1260.8 | 1299.2 |  | 853.3333 | 1240.20692 | -3.209% |  |  |  |  | 1239.62027 | -3.257% |  |  |  |  | y = -1692,7x2 + 16056x - 36850
0.2 |  |  | 3 lt.2 | 4.77 | 4.57 |  | 0.61 |  | 0.62 |  | 1260 | 1241.1 | 1278.9 |  | 840 | 1251.39732 | -0.6874% |  |  |  |  | 1250.80947 | -0.7348% |  |  |  |  | Gráfico Diâmetro desg. 19mm
0.4 | 1,5x0,4 | 0 | 4 lt.2 | 4.76 | 4.36 | 4.353333 | 0.41 | 0.41 | 0.41 | 0.4033333 | 1120 | 1103.2 | 1136.8 | 1126.667 | 746.6667 | 1130.54043 | 0.9323% |  |  |  |  | 1129.95888 | 0.8813% |  |  |  |  | y = -1512,7x2 + 15056x - 36177
0.4 |  |  | 5 lt.2 | 4.74 | 4.34 |  | 0.41 |  | 0.39 |  | 1100 | 1083.5 | 1116.5 |  | 733.3333 | 1111.02763 | 0.9926% |  |  |  |  | 1110.44668 | 0.9408%
0.4 |  |  | 6 lt.2 | 4.76 | 4.36 |  | 0.41 |  | 0.41 |  | 1160 | 1142.6 | 1177.4 |  | 773.3333 | 1130.54043 | -2.606% |  |  |  |  | 1129.95888 | -2.659%
0.6 | 1,5x0,6 | 0 | 7 lt.2 | 4.7 | 4.1 | 4.123333 | 0.21 | 0.21 | 0.15 | 0.1733333 | 780 | 768.3 | 791.7 | 806.6667 | 520 | 768.31675 | -1.521% |  |  |  |  | 767.743 | -1.596%
0.6 |  |  | 8 lt.2 | 4.76 | 4.16 |  | 0.21 |  | 0.21 |  | 840 | 827.4 | 852.6 |  | 560 | 872.78323 | 3.756% |  |  |  |  | 872.20768 | 3.693%
0.6 |  |  | 9 lt.2 | 4.71 | 4.11 |  | 0.21 |  | 0.16 |  | 800 | 788 | 812 |  | 533.3333 | 786.59768 | -1.704% |  |  |  |  | 786.02363 | -1.778%
0.1 | Sem | 1x90° | 22 | 4.715 | 4.715 | 4.730333 | 0.81 | 0.81 | 0.765 | 0.7803333 | 1240 | 1221.4 | 1258.6 | 1226.667 | 826.6667
0.1 |  |  | 23 | 4.742 | 4.742 |  | 0.81 |  | 0.792 |  | 1240 | 1221.4 | 1258.6 |  | 826.6667
0.1 |  |  | 24 | 4.734 | 4.734 |  | 0.81 |  | 0.784 |  | 1200 | 1182 | 1218 |  | 800
0.1 | Sem | 2x90° | 25 | 4.784 | 4.784 | 4.777333 | 0.81 | 0.81 | 0.834 | 0.8273333 | 1210 | 1191.85 | 1228.15 | 1203.333 | 806.6667
0.1 |  |  | 26 | 4.784 | 4.784 |  | 0.81 |  | 0.834 |  | 1200 | 1182 | 1218 |  | 800
0.1 |  |  | 27 | 4.764 | 4.764 |  | 0.81 |  | 0.814 |  | 1200 | 1182 | 1218 |  | 800
0.1 | Sem | 2x90°+ 4x180° | 10 lt.2 | 4.74 | 4.74 | 4.743333 | 0.81 | 0.81 | 0.79 | 0.7933333 | 1260 | 1241.1 | 1278.9 | 1266.667 | 840
0.1 |  |  | 11 lt.2 | 4.72 | 4.72 |  | 0.81 |  | 0.77 |  | 1200 | 1182 | 1218 |  | 800
0.1 |  |  | 12 lt.2 | 4.77 | 4.77 |  | 0.81 |  | 0.82 |  | 1340 | 1319.9 | 1360.1 |  | 893.3333
| ØExterno nominal [mm] |  |  | 4.76 | Espessura téorica inicial do tubo [mm] | [5 empty] | 0.81
|  |  | Máximo | 4.8 | 4.8 | Máximo | 0.81 | Máximo | 0.85 | Máximo | 1340
|  |  | Média | 4.740667 | 4.463 | Média | 0.5323333 | Média | 0.513 | Média | 962.5641
|  |  | Mínimo | 4.69 | 3.96 | Mínimo | 0.08 | Mínimo | 0.01 | Mínimo | 200
| Variáveis: | [13 empty] | 0
| Número de dobras | [13 empty] | 0
| Com e sem desgaste | [13 empty] | 0
| Dimensão do desgaste | [13 empty] | 0
| Profundidade do desgaste | [13 empty] | 0
| Sem controle no posicionamento do desgaste e dobra - em cima da costura ou fora | [13 empty] | 0
| Local aonde ocorre o estouro | [13 empty] | 0
Conclusões:
| Número de dobras não influencia na pressão de estouro |  |  |  | σ= | 40.77841
Área desgatsada tem uma influência grande
Espessura tem um influência grande
| Øexterno tubo [mm] | Espessura teórica [mm] | Pressão de estouro em função do tamanho do desgaste | [6 empty] | Redução na Pressão de estouro em função do desgaste longitudinal
|  |  | 1,5mm | Δ relação a pressão inicial | 3mm | Δ relação a pressão inicial | 19mm | Δ relação a pressão inicial |  | Redução de espessura [mm] | 1.5 | 3 | 19
| 4.740667 | 0.81 | 1236.001 |  | 1224.539 |  | 1202.178 |  |  | 0.2 | 0% | 5.643% | 16.9%
| 4.690667 | 0.76 | 1250.836 |  | 1219.96 |  | 1162.717 |  |  | 0.4 | 10.1% | 22.34% | 43.88%
| 4.640667 | 0.71 | 1256.972 |  | 1206.917 |  | 1115.692 |  |  | 0.6 | 32.05% | 50.1% | 80.91%
| 4.590667 | 0.66 | 1254.409 |  | 1185.411 |  | 1061.104
| 4.540667 | 0.61 | 1243.148 | -0.5782% | 1155.441 | 5.643% | 998.9525 | 16.9%
| 4.490667 | 0.56 | 1223.189 |  | 1117.008 |  | 929.2374
| 4.440667 | 0.51 | 1194.531 |  | 1070.112 |  | 851.9588
| 4.390667 | 0.46 | 1157.174 |  | 1014.752 |  | 767.1167
| 4.340667 | 0.41 | 1111.12 | 10.1% | 950.928 | 22.34% | 674.7111 | 43.88%
| 4.290667 | 0.36 | 1056.366 |  | 878.6409 |  | 574.7419
| 4.240667 | 0.31 | 992.9141 |  | 797.8903 |  | 467.2093
| 4.190667 | 0.26 | 920.7636 |  | 708.6762 |  | 352.1132
| 4.140667 | 0.21 | 839.9146 | 32.05% | 610.9986 | 50.1% | 229.4536 | 80.91%
| 4.090667 | 0.16 | 750.3672 |  | 504.8575 |  | 99.23053
| 4.040667 | 0.11 | 652.1212 |  | 390.2529 |  | -38.55607

## Equipamento utilizados
Equipamentos utilizados
Equipamento | Marca | Modelo | Número interno | Precisão | Última calibração | Calibração válida até | Calibração realizada
Micrometro | Mitutoyo | 293-621 | 9039317 | 0,001mm |  | 2018-05-01 | Presertec
Paquímetro | Starrett | 799 | APAQ-570 | 0,01mm |  | 2018-06-01 | Presertec
Bancada de estouro | Enerpac | P2282 | 022738 / AMO503 | ±1,5% | 2017-02-22 | 2018-03-01 | Presertec